## Katalóg SR
Sídlo: Magnetová 11, SR-830 04 Bratislava
( Kontakt:
Tel/Fax: 00421/2/444 53 476
Mobil: 00421 903 455 793
E-mail: valpex@valpex.sk
Internet: www.valpex.sk | [6 empty] | obchodné stredisko výrobných podnikov
Peniažková dlážkovina |  |  |  |  | Gumové rohože s kladivkovým dezénom do konských stajní
Jemne ryhovaná dlážkovina |  |  |  |  | Obojstranne otlačené rohože do konských stajní
Protišmyková dlážkovina |  |  |  |  | Gumové tesniace dosky
Izolačný koberec |  |  |  |  | Textilné gumové remene
Hrubodezénová gumová dlážkovina |  |  |  |  | Dopravníkové pásy
Širokodezénová gumová dlážkovina |  |  |  |  | Vlnité hrany na dopravníkové pásy
Ringorohože |  |  |  |  | Nárazníky
Gumová mramorová dlážkovina |  |  |  |  | Štandardná gumárenská výroba - výlisky
Peniažková dlážkovina
Typ | Kvalita | Špecifická hmotnosť |  | Pevnosť | Ťažnosť | Tvrdosť | Tepl.rozsah
A- Štandard | NR/SBR | 1,40 - 1,45 g/cm3 |  | ca.7,5 Mpa | ca.280 % | 80+5 Shore A | ca.-20/+90oC
B-olejuvzd. | NBR/SBR | 1,40 - 1,45 g/cm3 |  | ca.7,5 Mpa | ca.280 % | 80+5 Shore A | ca.-20/+100oC
Použitie |  | - všade tam, kde je možnosť pošmyknutia: stanice, letiská, vlaky, vagóny, vozne,
dopravné prívesy, autobusy a pod.
Druh |  | 3 NM |  | Odolnosť
Typ A-Štandard Typ B-olejuvzd.
Celková hrúbka |  | 3,0 mm | 4,5 mm | olej | nevhodná dobrá
|  | 4,0 mm |  | pohonné | nevhodná dobrá
Farba |  | čierna, sivá, hnedá, |  | látky
|  | červená, modrá |  | kyseliny | nevhodná čiastočne odolná
Šírka |  | 1000 mm | 1000 mm
|  | 1200 mm |  | hydroxidy | čiastočne odolná čiastočne odolná
Dĺžka |  | 10 m | 10 m
|  | 20 m |  | voči | čiastočne odolná čiastočne odolná
Opačná strana |  | s textilným otlačkom |  | stárnutiu
Jemne ryhovaná dlážkovina
Typ | Kvalita | Špecifická hmotnosť |  | Pevnosť | Ťažnosť | Tvrdosť | Tepl.rozsah
A- Štandard | NR/SBR | 1,50 - 1,60 g/cm3 |  | ca.3,8 Mpa | ca.200 % | 65+5 Shore A | ca.-20/+70oC
B- | NBR/SBR | 1,40 - 1,50 g/cm3 |  | ca.4,0 Mpa | ca.250 % | 65+5 Shore A | ca.-20/+70oC
Použitie |  | - ako povrch regálov, pracovných stolov, bežiacich pásov, dielní a pod.
Druh |  | 1 FM |  | Odolnosť
Typ A-Štandard Typ B-olejuvzd.
Celková hrúbka |  | 2,5 mm | 4,0 mm | olej | nevhodná dobrá
3,0 mm
Vložka |  | bez vložky |  | pohonné | nevhodná dobrá
|  | alebo s 1 vložkou |  | látky
Farba |  | čierna, sivá, zelená
|  |  |  | kyseliny | nevhodná nevhodná
Šírka |  | 1000 mm | 1400 mm
|  | 1200 mm | 1600 mm | hydroxidy | čiastočne odolná čiastočne odolná
|  | 1250 mm | 1800 mm
Dĺžka |  | 10 m |  |  | čiastočne odolná čiastočne odolná
|  | 20 m |  | voči
Opačná strana |  | s textilným otlačkom |  | stárnutiu
alebo hladká
Protišmyková dlážkovina
|  |  | Kvalita | Špecifická hmotnosť |  | Pevnosť | Ťažnosť | Tvrdosť | Teplotný rozsah
|  |  | NR/SBR | 1,25 - 1,35 g/cm3 |  | ca.4,5 Mpa | ca.20 % | 60+5 Shore A | ca.-20/+70o C
|  |  | Použitie | - čalúnenie nábytku, na pracovné stoly v elektrotechnickom priemysle, podložka
pre domáce zvieratá
|  |  | Druh | 1 ATU |  |  |  | Odolnosť
|  |  | Celková | 1,5 mm |  | 3,0 mm |  | olej | nevyhovuje
|  |  | hrúbka | 2,0 mm
|  |  | Farba | svetlo-béžová, svetlo-sivá |  |  |  | pohonné | nevyhovuje
látky
|  |  | Šírka | 1000 mm |  |  |  | kyseliny | nevyhovuje
1200 mm
|  |  | Dĺžka | 10 m |  | 50 m |  | hydroxidy | čiastočne odolná
25 m
|  |  | Opačná | s textilným otlačkom |  |  |  | voči | čiastočne odolná
|  |  | strana | s textilnou podložkou |  |  |  | stárnutiu
Izolačný koberec
(podľa VDE 0303)
|  | Typ | Kvalita | Špecifická hmotnosť |  | Pevnosť | Ťažnosť | Tvrdosť | Tepl.rozsah
|  | A-Štandard | NR/SBR | 1,40 - 1,50 g/cm3 |  | ca.5 Mpa | ca.250 % | 70+5 Shore A ca.-40/+70o C
|  | Použitie |  | - odolný proti natätiu 20 000 V
- odolný proti natätiu 50 000 V
|  | Druh |  | 1 ISO |  |  |  | Odolnosť
|  | Celková hrúbka |  | 3 mm |  | 4,0 mm |  | olej | čiastočne odolná
4,5 mm
|  | Vložka |  | bez vložky |  | bez vložky
|  | Farba |  | sivá |  | sivá |  | pohonné | čiastočne odolná
|  |  |  | čierna |  | čierna |  | látky
|  | Šírka |  | 1000 mm |  | 1000 mm |  | kyseliny | čiastočne odolná
|  |  |  | 1200 mm |  | 1200 mm
|  | Dĺžka |  | 10 m |  | 10 m |  | hydroxidy | čiastočne odolná
|  | Opačná strana |  | s textilným otlačkom |  | hladká |  | voči | čiastočne odolná
stárnutiu
Hrubodezénová gumová dlážkovina
Typ | Kvalita | Špecifická hmotnosť |  | Pevnosť | Ťažnosť | Tvrdosť | Tepl.rozsah
A- Štandard | NR/SBR | 1,50 - 1,60 g/cm3 |  | ca.5,5 Mpa | ca.250 % | 75+5 Shore A | ca.-20/+70oC
B-olejuvzd. | NBR/SBR | 1,40 - 1,50 g/cm3 |  | ca.5,0 Mpa | ca.250 % | 75+5 Shore A | ca.-20/+70oC
Použitie |  | - širokodezénová gumová dlážkovina, používa sa na pokrytie podláh staníc,
letísk, vlakov, autobusov, dopravníkov a vozíkov, bežiacich pásov, dielní a pod.
Druh |  | 6 LM |  | Odolnosť
Typ A-Štandard Typ B-olejuvzd.
Celková hrúbka |  | 3,5 mm | 6,0 mm | olej | nevhodná dobrá
|  | 4,0 mm | 8,0 mm
Farba |  | čierna |  | pohonné | nevhodná dobrá
látky
Šírka |  | 1000 mm | 1600 mm | kyseliny | nevhodná nevhodná
|  | 1200 mm | 1800 mm
|  | 1400 mm | 2000 mm | hydroxidy | čiastočne odolná čiastočne odolná
Dĺžka |  | 10 m
Opačná strana |  | s textilným otlačkom |  | voči | čiastočne odolná čiastočne odolná
|  | alebo hladká |  | stárnutiu
Dezénová gumová dlážkovina - širokodezénová
Typ | Kvalita | Špecifická hmotnosť |  | Pevnosť | Ťažnosť | Tvrdosť | Tepl.rozsah
A- Štandard | NR/SBR | 1,50 - 1,60 g/cm3 |  | ca.3,8 Mpa | ca.200 % | 65+5 Shore A | ca.-20/+70oC
B-olejuvzd. | NBR/SBR | 1,40 - 1,50 g/cm3 |  | ca.4,5 Mpa | ca.250 % | 65+5 Shore A | ca.-20/+70oC
Použitie |  | - dezénové gumové podložky sa doporučujú používať do batožinových priestorov,
pokrytie regálov, pracovných stolov, bežiacich pásov, dielní a pod.
Druh |  | 1 BM |  | Odolnosť
Typ A-Štandard Typ B-olejuvzd.
Celková hrúbka |  | 3,0 mm |  | olej | nevhodná dobrá
|  | 4,0 mm |  | pohonné | nevhodná dobrá
Farba |  | čierna, sivá, zelená |  | látky
|  |  |  | kyseliny | nevhodná nevhodná
Šírka |  | 1000 mm
|  | 1200 mm |  | hydroxidy | čiastočne odolná čiastočne odolná
Dĺžka |  | 10 m
Opačná strana |  | s textilným otlačkom |  | voči | čiastočne odolná čiastočne odolná
|  | alebo hladká |  | stárnutiu
Ringorohože
|  | Typ | Kvalita | Špecifická hmotnosť |  | Pevnosť | Ťažnosť | Tvrdosť Teplot.rozsah
|  | A- Štandard | NR/SBR | 1,50 - 1,60 g/cm3 |  | ca.4,5 Mpa | ca.250 % | 65+5 Shore A ca.-20/+70oC
|  | B-olejuvzd. | NBR/SBR | 1,40 - 1,50 g/cm3 |  | ca.5,0 Mpa | ca.300 % | 65+5 Shore A ca.-20/+70oC
|  | Použitie |  | - na vnútorné a vonkajšie použitie, vstupné priestory, chodníky, dielne, staveniská, hladké,
olejové alebo mastné podlahy
|  | Druh |  | 4 RM |  |  | Odolnosť
|  | Celková hrúbka |  | 18 mm |  |  | Typ A-Štandard |  | Typ B-olejuvzd.
|  |  |  | 23 mm |  | olej | nevhodná |  | dobrá
|  | Farba |  | čierna, sivá, zelená |  | pohonné | nevhodná |  | dobrá
|  | Formát |  | 400 x 600 m |  | hmoty
|  |  |  | 800 x 1200 mm |  | kyseliny | nevhodná |  | nevhodná
|  |  |  | 1000 x 1500 mm |  | hydroxidy | čiastočne odolná |  | čiastočne odolná
|  | Opačná strana |  | bez podložky |  | voči | čiastočne odolná |  | čiastočne odolná
|  |  |  | alebo s podložkou |  | stárnutiu
Spojovací diel pre Ringorohože
Gumová mramorovaná dlážkovina
|  |  | Kvalita | Špecifická hmotnosť |  | Pevnosť | Ťažnosť | Tvrdosť | Tepl.rozsah
|  |  | NR/SBR | 1,40 - 1,45 g/cm3 |  | ca.6 Mpa | ca.250 % | 70+5 Sh.A | ca.-20/+100o C
|  |  | Použitie | - kuchyne, nemocnice, bežiace pásy, potravinársky priemysel
|  |  | Druh | 3 0T |  |  |  | Odolnosť
|  |  | Celková | 2,0 mm |  | 5,0 mm |  | olej | dobrá
|  |  | hrúbka | 3,0 mm |  | 6,0 mm
|  |  |  | 4,0 mm |  |  |  | pohonné | dobrá
|  |  | Textilná | bez vložky |  |  |  | látky
|  |  | vložka |  |  |  |  | kyseliny | nevhodná
|  |  | Farba | modrá, sivá, čierna
|  |  | Šírka | 1000 mm |  |  |  | hydroxidy | čiastočne odolná
1200 mm
|  |  | Dĺžka | 10 m |  |  |  | voči | čiastočne odolná
|  |  | Opačná | s textilným otlačkom |  |  |  | stárnutiu
strana
Gumové rohože s kladivkovým dezénom do konských stajní
Typ | Kvalita | Špecifická hmotnosť |  | Pevnosť | Ťažnosť | Tvrdosť | Tepl.rozsah
A- Štandard | NR/SBR | 1,40 - 1,50 g/cm3 |  | ca.6,0 Mpa | ca.250 % | 75+5 Shore A | ca.-20/+70oC
Použitie |  | - na pokrytie podláh stajní, prívesných vozíkov na prepravu koní a dobytka,
umyvární, dopravníkových zariadení a pod.
Druh |  | 3 HSM |  |  | Odolnosť
Celková hrúbka |  | 6,0 mm | 14,0 mm |  | olej | čiastočne odolná
|  | 8,0 mm | 18,0 mm
|  | 10,0 mm | 20,0 mm
Textilná vložka |  | bez vložky |  |  | pohonné | čiastočne odolná
|  | s 1 vložkou |  |  | látky
Farba |  | čierna
Šírka |  | 1000 mm | 1500 mm |  | kyseliny | čiastočne odolná
|  | 1200 mm | 1650 mm
|  | 1400 mm | 1800 mm |  | hydroxidy | čiastočne odolná
Dĺžka |  | 10 m | 30 m
|  | 20 m | 50 m |  | voči | čiastočne odolná
|  | 25 m |  |  | stárnutiu
Opačná strana |  | hladká alebo s textilným otlačkom
Rampová nábehová podlahovina
Rozmery | 1,55 x 1,75 m 1,20 x 2,40 m
Typ | A B
Farba | schwarz
Kvalita | SBR
Prevedenie | vrchná strana profilovaná
opačná strana s textil.otlačkom
Obojstranne otlačené rohože do konských stajní
Typ | Kvalita | Špecifická hmotnosť |  | Pevnosť | Ťažnosť | Tvrdosť | Tepl.rozsah
A- Štandard | NR/SBR | 1,40 - 1,50 g/cm3 |  | ca.6,0 Mpa | ca.250 % | 75+5 Shore A | ca.-20/+70oC
Použitie |  | - na pokrytie podláh stajní, prívesných vozíkov na prepravu koní a dobytka,
umyvární, dopravníkových zariadení a pod.
Druh |  | 3 BSM |  |  | Odolnosť
Hrúbka |  | 6,0 mm | 14,0 mm |  | olej | čiastočne odolná
|  | 8,0 mm | 18,0 mm
|  | 10,0 mm | 20,0 mm
Textilná vložka |  | bez vložky |  |  | pohonné | čiastočne odolná
|  | s 1 vložkou |  |  | látky
Farba |  | čierna
Šírka |  | 1000 mm | 1500 mm |  | kyseliny | čiastočne odolná
|  | 1200 mm | 1650 mm
|  | 1400 mm | 1800 mm |  | hydroxidy | čiastočne odolná
Dĺžka |  | 10 m | 30 m
|  | 20 m | 50 m |  | voči | čiastočne odolná
|  | 25 m |  |  | stárnutiu
Opačná strana
Gumové ochranné profily
Gumové tesniace dosky
A. Gumové tesniace dosky NR/SBR
|  | Typ | Kvalita | Špecifická hmotnosť |  | Pevnosť | Ťažnosť | Tvrdosť | Tepl.rozsah
|  | A-Štandard | NR/SBR | 1,50 - 1,60 g/cm3 |  | ca.3,8 Mpa | ca.200 % | 65+5 Shore A ca.-20/+70o C
|  | B-Mäkká | NR/SBR | 1,40 - 1,50 g/cm3 |  | ca.4,5 Mpa | ca.250 % | 50+5 Shore A ca.-20/+70o C
|  | C-Tvrdá | NR/SBR | 1,40 - 1,50 g/cm3 |  | ca.3,8 MPa | ca.150 % | 85+5 Shore A ca.-20/+70o C
|  | Použitie |  | - na všeobecné technické a priemyselné použitie
|  | Druh |  | 5 NSS |  |  |  | Odolnosť
|  | Celková hrúbka |  | 1,0 mm | 6,0 mm | 20,0 mm |  | olej | nevhodná
|  |  |  | 1,5 mm | 8,0 mm | 25,0 mm
|  |  |  | 2,0 mm | 10,0 mm | 30,0 mm
|  |  |  | 3,0 mm | 12,0 mm | 40,0 mm |  | pohonné | nevhodná
|  |  |  | 4,0 mm | 15,0 mm | 50,0 mm |  | látky
5,0 mm
|  | Textilná vložka |  | bez vložky |  | bez vložky |  | kyseliny | nevhodná
s 1 vložkou
s 2 vložkami
|  | Farba |  | čierna |  |  |  | hydroxidy | čiastočne odolná
|  | Šírka |  | 1200 mm |  | 1000 mm
|  |  |  | 1400 mm |  | 1200 mm
|  | Dĺžka |  | 10 m |  | 10 m | 1 m |  | čiastočne odolná
|  |  |  | 5 m |  | 5 m |  | voči
|  | Opačná strana |  | hladká alebo s textilným otlačkom |  |  |  | stárnutiu
B. Gumové tesniace dosky NR/SBR s EP vložkou
|  | Typ | Kvalita | Špecifická hmotnosť |  | Pevnosť | Ťažnosť | Tvrdosť | Tepl.rozsah
|  |  | NR/SBR | 1,50 - 1,60 g/cm3 |  | ca.7 Mpa | ca.300 % | 65+5 Shore A ca.-20/+70o C
12 Mpa
na vložku
|  | Použitie |  | - ochranné pokrytie zariadení, priestorov, deliace steny
|  | Druh |  | 5 NSS/EP |  |  |  | Odolnosť
|  | Celková hrúbka |  | 3,0 mm |  | 5,0 mm |  | olej | nevhodná
|  |  |  | 4,0 mm |  | 6,0 mm
|  | Textilná vložka |  | s 1 EP-vložkou |  |  |  | pohonné | nevhodná
|  | Farba |  | čierna |  |  |  | hmoty
|  | Šírka |  | 1000 mm |  | 1400 mm |  | kyseliny | nevhodná
1200 mm
|  | Dĺžka |  | 10 m |  | 30 m |  | hydroxidy | čiastočne odolná
|  |  |  | 21 m |  | 50 m
|  |  |  | 25 m |  |  |  | voči | čiastočne odolná
|  | Opačná strana |  | hladká alebo s textilným otlačkom |  |  |  | stárnutiu
C. Gumové tesniace dosky NEOPREN, CR/SBR
Typ | Kvalita | Špecifická hmotnosť |  | Pevnosť | Ťažnosť | Tvrdosť | Tepl.rozsah
A-Štandard | CR/SBR | 1,40 - 1,50 g/cm3 |  | ca.5,0 Mpa | ca.300 % | 65+5 Shore A | ca-30/+120oC
B-Mäkká | CR/SBR | 1,30 - 1,40 g/cm3 |  | ca.6,0 Mpa | ca.350 % | 50+5 Shore A
C-Tvrdá | CR/SBR | 1,40 - 1,50 g/cm3 |  | ca. 5,0 Mpa | ca.300 % | 85+5 Shore A
Použitie |  | - odolná voči počasiu, poveternostným vplyvom a ozónu
Druh |  | 8 CRS |  |  |  | Odolnosť
Celková hrúbka |  | 1,0 mm | 6,0 mm | 20,0 mm |  | olej | dobrá
|  | 1,5 mm | 8,0 mm | 25,0 mm
|  | 2,0 mm | 10,0 mm | 30,0 mm
|  | 3,0 mm | 12,0 mm | 40,0 mm |  | pohonné | nevhodná
|  | 4,0 mm | 15,0 mm | 50,0 mm |  | látky
5,0 mm
Textilná vložka |  | bez vložky |  | bez vložky |  | kyseliny | čiastočne
|  | s 1 vložkou |  |  |  |  | odolná
s 2 vložkami
Farba |  | čierna |  |  |  | hydroxidy | čiastočne
Šírka |  | 1000 mm | 1400 mm | 1000 mm |  |  | odolná
|  | 1200 mm |  | 1200 mm
Dĺžka |  | 10 m |  | 10 m | 1 m | voči | dobrá
|  | 5 m |  | 5 m |  | stárnutiu
Opačná strana |  | hladká
D. Gumové tesniace dosky NITRIL, NBR/SBR
Typ | Kvalita | Špecifická hmotnosť |  | Pevnosť | Ťažnosť | Tvrdosť | Tepl.rozsah
A-Štandard | NBR/SBR | 1,40 - 1,50 g/cm3 |  | ca.5,0 Mpa | ca.250 % | 65+5 Shore A | ca.-20/+90oC
B-Mäkká | NBR/SBR | 1,40 - 1,50 g/cm3 |  | ca.5,0 Mpa | ca.300 % | 50+5 Shore A
C-Tvrdá | NBR/SBR | 1,40 - 1,50 g/cm3 |  | ca.5,0 Mpa | ca.250 % | 85+5 Shore A
Použitie |  | - odolná proti pôsobeniu benzínu, oleju a mastnote
Druh |  | 9 NBRS |  |  |  | Odolnosť
Celková hrúbka |  | 1,0 mm | 6,0 mm | 20,0 mm |  | olej | dobrá
|  | 1,5 mm | 8,0 mm | 25,0 mm
|  | 2,0 mm | 10,0 mm | 30,0 mm
|  | 3,0 mm | 12,0 mm | 40,0 mm |  | pohonné | dobrá
|  | 4,0 mm | 15,0 mm | 50,0 mm |  | látky
5,0 mm
Textilná vložka |  | bez vložky |  | bez vložky |  | kyseliny | čiastočne
|  | s 1 vložkou |  |  |  |  | odolná
s 2 vložkami
Farba |  | čierna |  |  |  | hydroxidy | čiastočne
Šírka |  | 1000 mm | 1400 mm | 1000 mm |  |  | odolná
|  | 1200 mm |  | 1200 mm
Dĺžka |  | 10 m |  | 10 m | 1 m | voči | nevhodná
|  | 5 m |  | 5 m |  | stárnutiu
Opačná strana |  | hladká
E. Gumové tesniace dosky EPDM, EPDM/SBR
|  | Typ | Kvalita | Špecifická hmotnosť |  | Pevnosť | Ťažnosť | Tvrdosť Tepl.rozsah
|  | A-Štandard | EPDM/SBR | 1,40 - 1,50 g/cm3 |  | ca.6,0 Mpa | ca.300 % | 65+5 Shore A ca.-30/+120oC
|  | B-Mäkká | EPDM/SBR | 1,40 - 1,50 g/cm3 |  | ca.6,0 Mpa | ca.350 % | 50+5 Shore A ca.-30/+120oC
|  | C-Tvrdá | EPDM/SBR | 1,40 - 1,50 g/cm3 |  | ca.5,5 Mpa | ca.250 % | 85+5 Shore A ca.-30/+120oC
|  | Použitie |  | - odolná proti poveternostným vplyvom a stárnutiu
|  | Druh |  | 1 OES |  |  |  | Odolnosť
|  | Celková hrúbka |  | 1,0 mm | 6,0 mm | 20,0 mm |  | olej | nevhodná
|  |  |  | 1,5 mm | 8,0 mm | 25,0 mm
|  |  |  | 2,0 mm | 10,0 mm | 30,0 mm
|  |  |  | 3,0 mm | 12,0 mm | 40,0 mm |  | pohonné | nevhodná
|  |  |  | 4,0 mm | 15,0 mm | 50,0 mm |  | hmoty
5,0 mm
|  | Textilná vložka |  | bez vložky |  | bez vložky |  | kyseliny | dobrá
s 1 vložkou
s 2 vložkami
|  | Farba |  | čierna |  |  |  | hydroxidy | dobrá
|  | Šírka |  | 1000 mm | 1400 mm | 1000 mm
|  |  |  | 1200 mm |  | 1200 mm
|  | Dĺžka |  | 10 m |  | 10 m | 1 m |  | dobrá
|  |  |  | 5 m |  | 5 m |  | voči
|  | Opačná strana |  | hladká |  |  |  | stárnutiu
F. Gumové tesniace dosky PARA-kvalita
|  | Typ | Kvalita | Špecifická hmotnosť |  | Pevnosť | Ťažnosť | Tvrdosť Tepl.rozsah
|  | A-sivá | NR | 1,05 - 1,10 g/cm3 |  | ca18,0 Mpa | ca.600 % | 45+5 Shore A ca.-30/+100oC
B-hnedá
|  | Použitie |  | - veľmi dobrá elasticita, vhodná na širokospektrálne použitie
|  | Druh |  | 6 PR |  |  |  | Odolnosť
|  | Celková hrúbka |  | 1,0 mm | 5,0 mm |  | 12,0 mm | olej | nevhodná
|  |  |  | 1,5 mm | 6,0 mm |  | 15,0 mm
|  |  |  | 2,0 mm | 8,0 mm |  | 20,0 mm | pohonné | nevhodná
|  |  |  | 3,0 mm | 10,0 mm |  | 30,0 mm | látky
4,0 mm
|  | Farba |  | sivá, hnedá |  |  |  | kyseliny | dobrá
|  | Šírka |  | 1400 mm
[8 empty] | hydroxidy | dobrá
|  | Dĺžka |  | 10 m
|  |  |  | 5 m |  |  |  | voči | dobrá
|  | Opačná strana |  | hladká |  |  |  | stárnutiu
G. Gumové tesniace dosky oteruvzdorné, NR - kvalita
Typ | Kvalita | Špecifická hmotnosť |  | Pevnosť | Ťažnosť | Tvrdosť | Tepl.rozsah
A-červená | NR | 1,10 - 1,15 g/cm3 |  | ca.18,0 Mpa | ca.600 % | 45+5 Shore A | ca-20/+100oC
B-čierna |  | 1,15 - 1,25 g/cm3 |  | ca.16,0 Mpa | ca.500 % | 60+5 Shore A
Použitie |  | - ochranné pokrytie zariadení, priestorov, deliace steny
Druh |  | 7 VR |  |  |  | Odolnosť
Celková hrúbka |  | 2,0 mm | 6,0 mm |  | 15,0 mm | olej | nevhodná
|  | 3,0 mm | 8,0 mm |  | 20,0 mm | pohonné | nevhodná
|  | 4,0 mm | 10,0 mm |  | 30,0 mm | látky
|  | 5,0 mm | 12,0 mm |  |  | kyseliny | čiastočne
Farba |  | čierna, červená |  |  |  |  | odolná
Šírka |  | 1400 mm |  |  |  | hydroxidy | čiastočne
Dĺžka |  | 10 m |  |  |  |  | odolná
|  | 5 m |  |  |  | voči | čiastočne
Opačná strana |  | hladká |  |  |  | stárnutiu | odolná
H. Gumové tesniace dosky NR - KOMBI
Typ | Kvalita | Špecifická hmotnosť |  | Pevnosť | Ťažnosť | Tvrdosť | Tepl.rozsah
červená, | NR | 1,10 - 1,15 g/cm3 |  | ca.18,0 Mpa | ca.600 % | 45+5 Shore A | ca-30/+100oC
zelená
čierna |  | 1,15 - 1,25 g/cm3 |  | ca.16,0 Mpa | ca.500 % | 60+5 Shore A
Použitie |  | - ochranné pokrytie pieskovacích komôr, nosných pásov, pluhov na odpratávanie
snehu, ľadu a pod.
Druh |  | 11 KO |  |  |  | Odolnosť
Celková hrúbka |  | 10,0 mm |  | 20,0 mm |  | olej | nevhodná
|  | 12,0 mm |  | 30,0 mm |  | pohonné | nevhodná
|  | 15,0 mm |  |  |  | látky
Farba |  | čierna-zelená-čierna |  |  |  | kyseliny | čiastočne
|  | čierna-červená-čierna |  |  |  |  | odolná
Šírka |  | 1400 mm |  |  |  | hydroxidy | čiastočne
Dĺžka |  | 10 m |  |  |  |  | odolná
|  | 5 m |  |  |  | voči | čiastočne
Opačná strana |  | hladká |  |  |  | stárnutiu | odolná
Textilné gumové remene
Typ textilu |  |  | Okraje |  |  | Pevnosť
bavlna 60 |  |  | rezané, balené |  |  | ca. 6 Mpa na 1 vl.
Použitie |  | Ťažné remene na stroje a zariadenia
Druh |  | 25 TR |  |  |  | Odolnosť voči:
Textilná vložka |  | 2, 3, 4, 5, 6, 8, 10, 12 |  |  |  | olejom | nevhodná
Farba |  | žltá, hnedá |  |  |  | pohonným | nevhodná
látkam
Šírka |  | 100 mm - 1200 mm |  |  |  | kyselinám | čiastoč.odol.
[6 empty] | hydroxidom | čiastoč.odol.
Dĺžka |  | 50 m, 100 m, 200 m |  |  |  | voči | čiastočne
[6 empty] | stárnutiu | odolná
Dopravné pásy EP
|  |  | Typ | Kvalita | Špecifická hmotnosť |  | Pevnosť | Ťažnosť | Oter
|  |  | Y-Štandard | NR | 1,20 - 1,25 g/cm3 |  | 20 N/mm2 | 400% | 150 mm2
|  |  | G-olejuvzd. | NBR | 1,20 - 1,25 g/cm3 |  | 15 N/mm2 | 350% | 250 mm2
|  |  | EP - Typ |  | Hrúbka gum.vrstvy |  | Vložky | Šírka | Dĺžka
[5 empty] | Vrchná | Spodná
[5 empty] | vrstva | vrstva
|  |  | EP 125 |  | 1 - 8 mm | 0 - 5 mm | 1 - 5 | 200 mm | 100 m
|  |  | EP 160 |  |  |  |  | 1600 mm | 200 m
EP 200
EP 315
EP 400
Vlnité hrany na dopravné pásy
|  | Typ | Kvalita | Špecifická hmotnosť |  | Pevnosť | Ťažnosť | Tvrdosť Teplotný rozsah
|  | A-Štandard | NR/SBR | 1,20 - 1,25 g/cm3 |  | ca.15,0 Mpa | ca.600 % | 70+5 Shore A ca.-20/+70oC
|  | B-Olejuvzd. | NBR/SBR | 1,20 - 1,25 g/cm3 |  | ca.15,0 Mpa | ca.500 % | 70+5 Shore A ca.-20/+70oC
|  | Použitie |  | - ako bočné hrany na dopravné pásy
|  | Druh |  | 16 WK |  |  |  | Odolnosť
[9 empty] | Typ A | Typ B
|  | Farba |  | čierna |  |  |  |  | Štandard | Olejuvzd.
|  | Výška |  | 40 mm | 60 mm | 80 mm | 120 mm | olej | nevhodná | dobrá
|  | UB |  | 35 mm | 50 mm | 50 mm | 50 mm | pohonné | nevhodná | dobrá
|  | WB |  | 30 mm | 40 mm | 45 mm | 45 mm | hmoty
|  | WE |  | 35 mm | 50 mm | 50 mm | 50 mm | kyseliny | nevhodná | nevhodná
|  | Hmotnosť |  | 0.55 | 1.36 | 1.58 | 2.1 | hydroxidy | čiastočne | čiastočne
[9 empty] | odolná | odolná
|  | Dĺžka |  | 50 m |  |  |  | voči | čiastočne | čiastočne
[8 empty] | stárnutiu | odolná | odolná
A. Gumové tesniace dosky HYPALON, CSM - kvalita
Kvalita | Špecifická hmotnosť |  | Pevnosť | Ťažnosť | Tvrdosť Teplotný rozsah
CSM | 1,25 - 1,30 g/cm3 |  | ca.6,5 Mpa | ca.350 % | 60+5 Shore A ca-50/+200o C
Použitie | veľmi dobre odolná voči kyselinám, hydroxidom a stárnutiu
Druh | 12 HYS |  |  |  | Odolnosť
Celková | 1,0 mm | 4,0 mm |  | 10,0 mm | olej | nevhodná
hrúbka | 1,5 mm | 5,0 mm |  | 12,0 mm
| 2,0 mm | 6,0 mm |  | 15,0 mm | pohonné | čiastočne odolná
| 3,0 mm | 8,0 mm |  | 20,0 mm | látky
Farba | čierna |  |  |  | kyseliny | dobrá
Šírka | 1000 mm
| 1200 mm |  |  |  | hydroxidy | dobrá
Dĺžka | 10 m
| 5 m |  |  |  | voči | veľmi dobrá
Opačná | hladká |  |  |  | stárnutiu
strana
B. Gumové tesniace dosky SILIKON
Typ Kvalita |  | Špecifická hmotnosť |  | Pevnosť | Ťažnosť | Tvrdosť | Tepl.rozsah
A-Transparent Silikón |  | 1,25 - 1,30 g/cm3 |  | ca.6,5 Mpa | ca. 350 % | 60+5 Shore A | ca-50/+200oC
B-červená Silikón |  | 1,25 - 1,30 g/cm3 |  | ca.6,0 Mpa | ca. 350 % | 60+5 Shore A | ca-60/+200oC
Použitie |  | veľmi dobre odolná voči kyselinám, hydroxidom, stárnutiu,
nízkym a vysokým teplotám
Druh |  | 17 SIL |  |  |  | Odolnosť
Celková hrúbka |  | 10,0 mm |  | 20,0 mm |  | olej | nevhodná
|  | 12,0 mm |  | 30,0 mm
|  | 15,0 mm |  |  |  | pohonné | nevhodná
Farba |  | transparentná, červená |  |  |  | látky
Šírka |  | 1000 mm, 1200 mm |  |  |  | kyseliny | dobrá
Dĺžka |  | 10 m |  |  |  | hydroxidy | dobrá
Opačná strana |  | hladká |  |  |  | stárnutie | dobrá
C. Gumové tesniace dosky FPM - kvalita
Kvalita | Špecifická hmotnosť |  | Pevnosť | Ťažnosť | Tvrdosť Teplotný rozsah
FPM | 1,80 - 2,00 g/cm3 |  | ca.7,0 Mpa | ca.300 % | ca.70+5 Shore A ca.-10/+200o C
Použitie | veľmi dobre odolná voči olejom, kyselinám, hydroxidom a stárnutiu
Druh | 18 FPM |  |  |  | Odolnosť
Celková | 1,0 mm | 2,0 mm | 4,0 mm | 6,0 mm | olej | veľmi dobrá
hrúbka | 1,5 mm | 3,0 mm | 5,0 mm
Farba | čierna |  |  |  | pohonné | veľmi dobrá
Šírka | 1000 mm |  |  |  | látky
| 1200 mm |  |  |  | kyseliny | veľmi dobrá
Dĺžka | 10 m
[5 empty] | hydroxidy | veľmi dobrá
Opačná | hladká |  |  |  | voči | veľmi dobrá
strana |  |  |  |  | stárnutiu
Nárazníky
|  |  | Druh číslo |  | Výška | Šírka | Dĺžka | Poč. dierok | Vzdialenosť dierok
|  |  | 21R60-200 |  | 60 mm | 52 mm | 200 mm | 2 | 120 mm
|  |  | 21R80-200 |  | 80 mm | 52 mm | 200 mm | 2 | 120 mm
|  |  | Druh číslo |  | Výška | Šírka | Dĺžka | Poč. dierok | Vzdialenosť dierok
|  |  | 21R60-300 |  | 60 mm | 52 mm | 300 mm | 3 | 115 mm
|  |  | 21R80-300 |  | 80 mm | 52 mm | 300 mm | 3 | 115 mm
|  |  | Druh číslo |  | Výška | Šírka | Dĺžka | Poč. dierok | Vzdialenosť dierok
|  |  | 21R60-400 |  | 60 mm | 52 mm | 400 mm | 3 | 165 mm
|  |  | 21R80-400 |  | 80 mm | 52 mm | 400 mm | 3 | 165 mm
|  |  | Druh číslo |  | Výška | Šírka | Dĺžka | Poč. dierok | Vzdialenosť dierok
|  |  | 21R35-300 |  | 35 mm | 60 mm | 530 mm | 4 | 157 mm
[5 empty] | Druh č. | Výška | Šírka | Dĺžka | Počet | Vzdialenosť
[9 empty] | dierok | dierok
[5 empty] | 21R50-125 | 50 mm | 43 mm | 125 mm | 2 | 60 mm
[5 empty] | Druh č. | Výška | Šírka | Dĺžka | Počet
dierok
[5 empty] | 21R80-150 | 80 mm | 150 mm | 200 mm | 4
[5 empty] | Druh č. | Výška | Šírka | Dĺžka | Počet | Vzdialenosť
[9 empty] | dierok | dierok
[5 empty] | 21R50-150 | 150/75 mm | 90 mm | 250 mm | 2 | 150 mm
Štandardná gumárenská výroba - výlisky
Druh | Názov tovaru |  |  | Rozmer v mm |  | Hmotnosť/kus v g |  | Tvrdosť oSH |  | Farba
12.0 | Kladivo na kladenie dlažby |  |  | 100 x 100 |  | 1600 |  | 90 |  | čierna
- hranaté, guľaté
12.1 | Gumové kladivo DIN 5128 |  |  | 40 x 80 |  | 110 |  | 90 |  | čierna
| - s 2 plochými hlavami |  |  | 54 x 90 |  | 230
| - s 1 guľatou hlavou |  |  | 64 x 113 |  | 400 |  | 70 |  | biela
| - s rúčkou, bez rúčky |  |  | 74 x 127 |  | 630
|  |  |  | 90 x 138 |  | 1000
12.2 | Naberačka |  |  | 127 x 90 |  | 140 |  | 65 |  | čierna
|  |  |  | 135 x 50 |  | 240
|  |  |  | 165 x 65 |  | 360
12.3 | Zarovnávací hoblík |  |  | 125 |  | 115 |  | 70 |  | čierna
|  |  |  | 150 |  | 180
12.4 | Ochranný obal tlakomera |  |  |  |  | 38 |  | 60 |  | červená
|  |  |  | 63 | [5 empty] | žltá
|  |  |  | 100 | [5 empty] | modrá
čierna
12.5 | Zvon na WC s rúčkou |  |  | 110 |  | 190 |  | 60 |  | čierna
12.6 | Zvon na WC bez rúčky |  |  | 130 |  | 250
12.7 | Násady na kladivo |  |  | 72 x 72 |  | 320 |  | 70 |  | čierna
1,0 - 1,25 - 1,50 - 2,0 kg
12.8 | Držiak prilby |  |  | 123 x 26 |  | 55 |  | 65 |  | čierna
|  |  |  | 123 x 32 |  | 60
12.9 | Spojovacia guma |  |  | 60 x 200 |  | 158 |  |  |  | čierna
|  |  |  | 60 x 300 |  | 215
12.10 | Nakolenica |  |  | 160 x 70 |  | 520 |  | 40 - 50 |  | čierna
12.11 | Držiak na brúsny papier |  |  | 120 x 67 |  | 300 |  | 65 - 90 |  | čierna
12.12 | Dverové hrany |  |  | 22 x 10 |  | 5 |  | 60 |  | čierna
|  |  |  | 30 x 26 |  | 25 |  |  |  | červená
|  |  |  | 40 x 25 |  | 40 |  |  |  | sivá
|  |  |  | 40 x 35 |  | 55
12.13 | Gumové tvarovky |  |  | 43 x 52 x 40 |  | 90 |  | 45 |  | čierna
IČO: 17 319 897 Obchodné stredisko: Obchodné stredisko:
DIČ: 2020291405 SR-830 01 Bratislava ČR-691 02 Moravský Žižkov
IČ pre DPH: SK2020291405 Magnetová 11 Břeclavská 185
Bankové spojenie: Tel/Fax: 00421 2 444 53 476 Tel.: 00420 519 347 934
ČSOB a.s. Bratislava Fax: 00421 2 444 54 020 Fax: 00420 519 347 939
č. ú.: 1802212413/7500
PRIEMYSLOVÁ GUMA